## nosné zdivo
| PORFIX CZ a.s. | [9 empty] | ceník platný od 15.3.2024
| Vápenopískové produkty PORFIX AKU P20/1,8 - s perodrážkou (PD) a perodrážkou a kapsou (PDK) | [8 empty] | pevnost 20Mpa
Název |  | Rozměr | Vzduchová neprůzvučnost | Spotřeba |  | Expediční hmotnost | Hmotnost | Obsah palety |  | Cena (bez DPH)
|  | d x v x š [mm] | Rw (dB) | ks / m3 | ks / m2 | ø kg / pal | kg / ks | m3 | ks | Kč / m3 | Kč / m2 | Kč / ks
PORFIX AKU 175 PD, P20/1,8 |  | 248 x 249 x 175 | 52 | 92.54 | 16.19 | 1317 | 18.02 | 0.77 | 72 | 6570 | 1149 | 71
PORFIX AKU 199 PDK, P20/1,8 |  | 248 x 249 x 199 | 54 | 81.38 | 16.19 | 1256 | 20.6 | 0.73 | 60 | 6999 | 1392 | 86
PORFIX AKU 248 PDK, P20/1,8 |  | 248 x 249 x 248 | 56 | 65.3 | 16.19 | 1321 | 27.1 | 0.73 | 48 | 7052 | 1749 | 108
Ucelená dodávka sortimentu P20-1,8 = 18 palet / 18 palet auto s hydraulickou rukou.
Fakturační jednotka je kus. Výrobky PORFIX AKU jsou balené do bílé fólie a ukládají se na palety s označením POR o rozměru 1000 x 1000 mm.
TVÁRNICE PORFIX PREMIUM P2-400 hladké*(HL), s perem, drážkou a kapsou (PDK)
| Výborné tepelně-izolační vlastnosti | [8 empty] | lambda: | λ10 DRY = 0,085W/mK
Název |  | Rozměr | Tepelný odpor | Spotřeba |  | Expediční hmotnost | Hmotnost | Obsah palety |  | Cena (bez DPH)
|  | d x v x š [mm] | R10 DRY (m2K/W) | ks / m3 | ks / m2 | ø kg / pal | kg / ks | m3 | ks | Kč / m3 | Kč / m2 | Kč / ks
Tvárnice 300, P2-400 |  | 500 x 250 x 300 | 3.53 | 26.66667 | 8 | 900 | 22 | 1.5 | 40 | 5307 | 1592 | 199
Tvárnice 375, P2-400 |  | 500 x 250 x 375 | 4.41 | 21.33333 | 8 | 900 | 27.5 | 1.5 | 32 | 5269 | 1976 | 247
Tvárnice 500, P2-400 |  | 500 x 250 x 500 | 5.882 | 16 | 8 | 900 | 36.7 | 1.5 | 24 | 5072 | 2536 | 317
Ucelená dodávka pouze sortimentu P2-400 = 26 palet / 22 palet auto s hydraulickou rukou.
*Tvárnice v provedení hladká jsou pouze na objednávku a lze je vyrobit jen v šířce 300 a 375mm, dodací doba do 21 dní.
| TVÁRNICE PORFIX P2-440 - hladké (HL), s perem, drážkou a kapsou (PDK) | [8 empty] | lambda: | λ10 DRY = 0,098 W/mK
Název |  | Rozměr | Tepelný odpor | Spotřeba |  | Expediční hmotnost | Hmotnost | Obsah palety |  | Cena (bez DPH)
|  | d x v x š [mm] | R10 DRY (m2K/W) | ks / m3 | ks / m2 | ø kg / pal | kg / ks | m3 | ks | Kč / m3 | Kč / m2 | Kč / ks
Tvárnice 250, P2-440 |  | 500 x 250 x 250 | 2.551 | 32 | 8 | 980 | 20 | 1.5 | 48 | 4352 | 1088 | 136
Tvárnice 300, P2-440 |  | 500 x 250 x 300 | 3.061 | 26.66667 | 8 | 980 | 24 | 1.5 | 40 | 4693 | 1408 | 176
Tvárnice 375, P2-440 |  | 500 x 250 x 375 | 3.827 | 21.33333 | 8 | 980 | 30 | 1.5 | 32 | 4523 | 1696 | 212
Ucelená dodávka pouze sortimentu P2-440 = 24 palet / 22 palet auto s hydraulickou rukou.
| TVÁRNICE PORFIX P4-600 - hladké *(HL), s perem, drážkou a kapsou (PDK) | [8 empty] | pevnost 4Mpa
Název |  | Rozměr | Tepelný odpor | Spotřeba |  | Expediční hmotnost | Hmotnost | Obsah palety |  | Cena (bez DPH)
|  | d x v x š [mm] | R10 DRY (m2K/W) | ks / m3 | ks / m2 | ø kg / pal | kg / ks | m3 | ks | Kč / m3 | Kč / m2 | Kč / ks
Tvárnice 250, P4-600 |  | 500 x 250 x 250 | 1.67 | 32 | 8 | 1295 | 26.6 | 1.5 | 48 | 5568 | 1392 | 174
Tvárnice 300, P4-600 |  | 500 x 250 x 300 | 2 | 26.66667 | 8 | 1295 | 31.9 | 1.5 | 40 | 5467 | 1640 | 205
Tvárnice 375, P4-600 |  | 500 x 250 x 375 | 2.5 | 21.33333 | 8 | 1295 | 39.8 | 1.5 | 32 | 5376 | 2016 | 252
Ucelená dodávka pouze sortimentu P4-600 = 18 palet / 18 palet auto s hydraulickou rukou.
*Tvárnice v provedení hladká jsou pouze na objednávku, dodací doba do 21 dní.
| TVÁRNICE PORFIX P6-650 - hladké *(HL), s perem, drážkou a kapsou (PDK) | [8 empty] | pevnost 6Mpa
Název |  | Rozměr | Tepelný odpor | Spotřeba |  | Expediční hmotnost | Hmotnost | Obsah palety |  | Cena (bez DPH)
|  | d x v x š [mm] | R10 DRY (m2K/W) | ks / m3 | ks / m2 | ø kg / pal | kg / ks | m3 | ks | Kč / m3 | Kč / m2 | Kč / ks
Tvárnice 250, P6-650 |  | 500 x 250 x 250 | 1.56 | 32 | 8 | 1430 | 29.4 | 1.5 | 48 | 7040 | 1760 | 220
Tvárnice 300, P6-650 |  | 500 x 250 x 300 | 1.88 | 26.66667 | 8 | 1430 | 35.3 | 1.5 | 40 | 6933 | 2080 | 260
Tvárnice 375, P6-650 |  | 500 x 250 x 375** | 2.34 | 21.33333 | 8 | 1430 | 44.1 | 1.5 | 32 | 6848 | 2568 | 321
Ucelená dodávka pouze sortimentu P6-650 = 16 palet / 16 palet auto s hydraulickou rukou.
*Tvárnice v provedení hladká jsou pouze na objednávku, dodací doba do 21 dní.
** Rozměr tl. 375mm není skladem, pouze na objednávku, dodací doba do 21 dní.
POZNÁMKA: U všech pórobetoných produktů je fakturační jednotka ks. Tvárnice PORFIX jsou balené do modré fólie a ukládají se na palety s označením POR o rozměru 1000 x 1000 mm.

## nenosné zdivo
| PORFIX CZ a.s. | [8 empty] | ceník platný od 15.3.2024
| Vápenopískové produkty PORFIX AKU AKU P20/1,8 - s perodrážkou (PD) | [8 empty] | pevnost 20Mpa
Název |  | Rozměr | Vzduchová neprůzvučnost | Spotřeba |  | Expediční hmotnost | Hmotnost | Obsah palety |  | Cena (bez DPH)
|  | d x v x š [mm] | Rw (dB) | ks / m3 | ks / m2 | ø kg / pal | kg / ks | m3 | ks | Kč / m3 | Kč / m2 | Kč / ks
PORFIX AKU 125 PD, P20/1,8 |  | 248 x 249 x 125 | 48 | 129.55 | 16.19 | 1205 | 12.34 | 0.74 | 96 | 6996 | 874 | 54
PORFIX AKU 150 PD, P20/1,8 |  | 248 x 249 x 150 | 51 | 107.96 | 16.19 | 1296 | 15.2 | 0.77 | 84 | 6909 | 1036 | 64
Ucelená dodávka sortimentu P15-1400 nebo P20-1800 = 18-19 palet / 18-19 palet auto s hydraulickou rukou
Fakturační jednotka je kus. Výrobky PORFIX AKU jsou balené do bílé fólie a ukládají se na palety s označením POR o rozměru 1000 x 1000 mm.
| PŘÍČKOVKY PORFIX hladké P2-500, P4-600, P6-650 | [8 empty] | pevnost 2 / 4 / 6Mpa
Příčkovky PORFIX P2-500
Název |  | Rozměr | Vzduchová neprůzvučnost | Spotřeba |  | Expediční hmotnost | Hmotnost | Obsah palety |  | Cena (bez DPH)
|  | d x v x š [mm] | Rw (dB) | ks / m3 | ks / m2 | ø kg / pal | kg / ks | m3 | ks | Kč / m3 | Kč / m2 | Kč / ks
Příčkovky 50, P2-500 |  | 500 x 250 x 50 | 35 | 160 | 8 | 1085 | 4.4 | 1.5 | 240 | 6240 | 312 | 39
Příčkovky 75, P2-500 |  | 500 x 250 x 75 | 37 | 106.6667 | 8 | 1085 | 6.7 | 1.5 | 160 | 5440 | 408 | 51
Příčkovky 100, P2-500 |  | 500 x 250 x 100 | 39 | 80 | 8 | 1085 | 8.9 | 1.5 | 120 | 4960 | 496 | 62
Příčkovky 125, P2-500 |  | 500 x 250 x 125 | 40 | 64 | 8 | 1085 | 11.1 | 1.5 | 96 | 5312 | 664 | 83
Příčkovky 150, P2-500 |  | 500 x 250 x 150 | 42 | 53.33333 | 8 | 1085 | 13.3 | 1.5 | 80 | 5120 | 768 | 96
Příčkovky 200, P2-500 |  | 500 x 250 x 200 | 45 | 40 | 8 | 1085 | 17.8 | 1.5 | 60 | 4400 | 880 | 110
Příčkovky PORFIX P4-600
Příčkovky 200, P4-600 |  | 500 x 250 x 200 | 46 | 40 | 8 | 1295 | 21.3 | 1.5 | 60 | 5680 | 1136 | 142
Příčkovky PORFIX P6-650
Příčkovky 200, P6-650 |  | 500 x 250 x 200 | 47 | 40 | 8 | 1430 | 23.5 | 1.5 | 60 | 6720 | 1344 | 168
Ucelená dodávka pouze sortimentu příčkovek P2-500 = 22 palet / 22 palet auto s hydraulickou rukou.
Ucelená dodávka pouze sortimentu příčkovek P4-600 = 18 palet / 18 palet auto s hydraulickou rukou.
Ucelená dodávka pouze sortimentu příčkovek P6-650 = 16 palet / 16 palet auto s hydraulickou rukou.
POZNÁMKA: U všech pórobetoných produktů je fakturační jednotka ks. Tvárnice PORFIX jsou balené do modré fólie a ukládají se na palety s označením POR o rozměru 1000 x 1000 mm.

## překlady
ceník platný od 15.3.2024
NP - NOSNÉ PŘEKLADY PORFIX
Rozměr [mm] |  |  | Uložení |  | Maximální světlost otvoru |  | Expediční hmotnost | fed1 návrhová hodnota svislého rovnoměrného zatížení bez hmotnosti překladu při uložení 200 mm | Cena (bez DPH)
|  |  | Pórobeton | Vápenopísek | Pórobeton | Vápenopísek
délka | výška | šířka | mm | mm | mm | mm | kg / ks | kN/m | Kč / ks
1200 | 250 | 75 | 300 | 200 | 600 | 800 | 52.1 | 42.49 | 725
1200 | 250 | 100 | 300 | 200 | 600 | 800 | 55.7 | 42.44 | 825
1200 | 250 | 125 | 300 | 200 | 600 | 800 | 71.2 | 42.98 | 937
1500 | 250 | 75 | 300 | 200 | 900 | 1100 | 64.7 | 24.29 | 877
1500 | 250 | 100 | 300 | 200 | 900 | 1100 | 69.2 | 24.23 | 997
1500 | 250 | 125 | 300 | 200 | 900 | 1100 | 89 | 24.48 | 1109
1800 | 250 | 75 | 300 | 200 | 1200 | 1400 | 77.6 | 26.64 | 1079
1800 | 250 | 100 | 300 | 200 | 1200 | 1400 | 83 | 26.61 | 1229
1800 | 250 | 125 | 300 | 200 | 1200 | 1400 | 106.7 | 27.23 | 1379
2100 | 250 | 75 | 300 | 200 | 1500 | 1700 | 90.5 | 27.15 | 1279
2100 | 250 | 100 | 300 | 200 | 1500 | 1700 | 96.8 | 27.11 | 1453
2100 | 250 | 125 | 300 | 200 | 1500 | 1700 | 125 | 28.31 | 1610
2400 | 250 | 75 | 300 | 200 | 1800 | 2000 | 103.6 | 26.27 | 1555
2400 | 250 | 100 | 300 | 200 | 1800 | 2000 | 110.6 | 26.23 | 1768
2400 | 250 | 125 | 300 | 200 | 1800 | 2000 | 142.3 | 27.5 | 1941
2700 | 250 | 75 | 300 | 200 | 2100 | 2300 | 116.4 | 20.09 | 1739
2700 | 250 | 100 | 300 | 200 | 2100 | 2300 | 124.5 | 20.05 | 1986
2700 | 250 | 125 | 300 | 200 | 2100 | 2300 | 160.3 | 21.48 | 2173
POZNÁMKA: Fakturační jednotka je kus. V ceně je zahrnuta výdřeva pod překlady a páskování překladů.
Platnost cen nosných překladů je třeba ověřit na www.porfix.cz, kde se ceny aktualizují dle vývoje vstupních cen železa.
Překlad š. 75 mm je jen na objednávku, dodací doba 14 dní.
NENOSNÉ PŘEKLADY PORFIX
Rozměr [mm] |  |  | Uložení | Maximální světlost otvoru | Expediční hmotnost | Cena (bez DPH)
délka | výška | šířka | mm | mm | kg / ks | Kč / ks
1000 | 250 | 75 | 100 | 800 | 13 | 445.5
1000 | 250 | 100 | 150 | 700 | 17.1 | 459.8
1000 | 250 | 125 | 150 | 700 | 21.1 | 519.2
1000 | 250 | 150 | 150 | 700 | 25.2 | 650.1
1250 | 250 | 100 | 150 | 950 | 21.1 | 562.1
1250 | 250 | 125 | 150 | 950 | 26.2 | 657.8
1250 | 250 | 150 | 150 | 950 | 31.3 | 804.1
1500 | 250 | 100 | 150 | 1200 | 25.2 | 664.4
1500 | 250 | 125 | 150 | 1200 | 31.3 | 774.4
1500 | 250 | 150 | 150 | 1200 | 37.4 | 1023
2000 | 250 | 100 | 100 | 1800 | 42.8 | 913
2000 | 250 | 125 | 100 | 1800 | 45.6 | 1081.3
2000 | 250 | 150 | 150 | 1700 | 53 | 1285.9
2500 | 250 | 100 | 100 | 2300 | 53.5 | 1109.9
2500 | 250 | 125 | 100 | 2300 | 57 | 1307.9
2500 | 250 | 150 | 150 | 2200 | 66.3 | 1658.8
POZNÁMKA: Fakturační jednotka je kus. V ceně je zahrnuta výdřeva pod překlady a páskování překladů.

## stropní systém
ceník platný od 15.3.2024
STROPNÍ VLOŽKA PORFIX
Rozměr [mm] |  |  | Orientační spotřeba | Obsah palety | Expediční hmotnost | Hmotnost | Cena (bez DPH)
délka | výška | šířka | ks / m2 stropu | ks | ø kg / pal | kg / ks | Kč / ks
500 | 200 | 250 | 6.67 | 64 | 1080 | 16.6 | 118.8
POZNÁMKA: Fakturační jednotka je kus. Produkty jsou baleny do modré fólie a ukládají se na palety s označením POR o rozměru 1 000 x 1 000 mm.
Nově: Prodej a objednání je možné po neucelených paletách.
STROPNÍ NOSNÍKY PORFIX
typ "A" - obytné prostory do 2,0 kN / m2
Délka | Min.uložení- přímo na zdivo/ bez ztužujícího věnce | Max. světlost otvoru | Expediční hmotnost | Cena (bez DPH)
mm | mm | mm | kg / ks | Kč / ks
800 | 150 | 500 | 16 | 359.72
1000 | 150 | 700 | 20 | 465.52
1200 | 150 | 900 | 24 | 550.16
1400 | 150 | 1100 | 28 | 641.4125
1600 | 150 | 1300 | 32 | 732.665
1800 | 150 | 1500 | 36 | 817.305
2000 | 150 | 1700 | 40 | 909.88
2200 | 150 | 1900 | 44 | 1007.745
2400 | 150 | 2100 | 48 | 1100.32
2600 | 150 | 2300 | 52 | 1167.7675
2800 | 150 | 2500 | 56 | 1276.2125
3000 | 150 | 2700 | 60 | 1367.465
3200 | 150 | 2900 | 64 | 1466.6525
3400 | 150 | 3100 | 68 | 1551.2925
3600 | 150 | 3300 | 72 | 1634.61
3800 | 150 | 3500 | 76 | 1748.345
4000 | 150 | 3700 | 80 | 1818.4375
4200 | 150 | 3900 | 84 | 1909.69
4400 | 150 | 4100 | 88 | 2063.1
4600 | 150 | 4300 | 92 | 2162.2875
4800 | 150 | 4500 | 96 | 2245.605
5000 | 150 | 4700 | 100 | 2328.9225
5200 | 150 | 4900 | 104 | 2443.98
5400 | 150 | 5100 | 108 | 2559.0375
5600 | 150 | 5300 | 112 | 2664.8375
5800 | 150 | 5500 | 116 | 2765.3475
6000 | 150 | 5700 | 120 | 2918.7575
6200 | 150 | 5900 | 124 | 3230.8675
6400 | 150 | 6100 | 128 | 3550.9125
6600 | 150 | 6300 | 132 | 3704.3225
6800 | 150 | 6500 | 136 | 3872.28
7000 | 150 | 6700 | 140 | 4009.82
7200 | 150 | 6900 | 144 | 4171.165
7400 | 150 | 7100 | 148 | 4331.1875
7600 | 150 | 7300 | 152 | 4483.275
7800 | 150 | 7500 | 156 | 4643.2975
8000 | 150 | 7700 | 160 | 4796.7075
POZNÁMKA: Fakturační jednotka je kus. Stropní konstrukce podléhá statickému posouzení. Společnost PORFIX CZ a.s. nepřebírá odpovědnost za možné škody vzniklé neodbornou manipulací.
Platnost cen nosných překladů je třeba ověřit na www.porfix.cz, kde se ceny aktualizují dle vývoje vstupních cen železa.

## U-profily
ceník platný od 15.3.2024
U-PROFILY PORFIX
Název |  | Rozměr | Šířka otvoru | Výška otvoru | Expediční hmotnost | Hmotnost | Obsah palety |  | Cena (bez DPH)
|  | d x v x š [mm] | mm | mm | kg / pal | kg / ks | ks | bm | Kč / ks
U - profil 200 |  | 500x250x200 | 100 | 175 | 350 | 11.15 | 30 | 15 | 186.86052
U - profil 250 |  | 500x250x250 | 140 | 175 | 302 | 11.94 | 24 | 12 | 227.53764
U - profil 300 |  | 500x250x300 | 190 | 175 | 256 | 13.39 | 18 | 9 | 260.5878
U - profil 375 |  | 500x250x375 | 215 | 175 | 341 | 18.08 | 18 | 9 | 293.63796
POZNÁMKA: U-profil lze za učitých podmínek použít jako nosný překlad. Více informací naleznete v TECHNICKÝCH LISTECH. Fakturační jednotka je kus. Produkty jsou baleny do modré fólie a ukládají se na palety s označením POR o rozměru 1 000 x 920 mm, 1 000 x 1 020 mm, 1 000 x 1 145 mm.
Nově: Prodej a objednání je možné po neucelených paletách.
Armovací koše PORFIX
Název |  | Rozměr | Hmotnost |  | Cena (bez DPH)
V - věncový, P - překladový |  | d x v x š [mm] | kg/ks - sada | kg/m´ | Kč/sada
AK V 250 |  | 6000 x 132 x 90 | 27.98 | 4.66 | 2625
AK V 300 |  | 6000 x 132 x 140 | 28.42 | 4.74 | 2760
AK P 250 |  | 6000 x 132 x 90 | 35.51 | 5.92 | 3280
AK P 300 |  | 6000 x 132 x 140 | 36.37 | 6.06 | 3420
Platnost cen armovacích košů je potřeba ověřit na www.porfix.cz v online ceníku, ve kterém jsou ceny aktualizované podle vývoje vstupních cen železa.

## lepidlo+nářadí
ceník platný od 15.3.2024
MALTOVINY PORFIX
Název | Počet pytlů na paletě | Hmotnost |  | Cena ( bez DPH)
| ks | kg / pytel | kg / paleta | Kč / pytel | Kč / kg
Zakládací malta | 36 | 20 | 744 | 210 | 10.5
Lepidlo | 36 | 20 | 744 | 220 | 11
Lepidlo PORFIX AKU | 30 | 25 | 774 | 325 | 13
POZNÁMKA: Fakturační jednotka je kg.
Nově: Prodej a objednání je možné po neucelených paletách.
ZDÍCÍ NEREZOVÁ SPOJKA PORFIX
Název | Počet ks v balení | Rozměr [mm] |  |  | Cena (bez DPH)
| ks | délka | výška | šířka | Kč / bal | Kč / ks
Zdící nerezová spojka | 25 | 300 | 0.7 | 30 | 925 | 37
POZNÁMKA: Fakturační jednotka je ks. Prodej pouze po uceleném balení (25 kusů).
SADA NÁŘADÍ
Název |  | Cena (bez DPH)
Kč / ks
Sada nářadí |  | 1070
Zednická lžíce - 150 mm, gumová palice, zednická lžíce, drážkovač, škrabák na pórobeton, provázek 30 m, vědro 12 l
POZNÁMKA: Fakturační jednotka je ks